## Tabelle1
Zusammenstellung : Bodenbehandlungen im Verkehrswegebau - Regelkonforme Ausführungen - Unterschiede
Lage der Bodenbehandlung: | UNTERGRUND / UNTERBAU |  |  | OBERBAU |  | DECKSCHICHTEN IM LANDWIRTSCHAFTLICHEN WEGEBAU
Art der Bodenbehandlung: | Bodenverbesserung | Qualifizierte Bodenverbesserung | B o d e n v e r f e s t i g u n g
Zweck der Bodenbehandlung: | Einbaufähigkeit (Entwässern) | Einbaufähigkeit mit erhöhten Anforderungen | Einbaufähigkeit mit dauerhaften erhöhten Anforderungen und Frostsicherheit | Einsparung zusätzlicher geforderter Mineralgemische bei EV2>120 (100) MN/m2 | Tragschicht mit hydraulischen Bindemitteln HGT | Hydraulisch gebundene Tragdeckschicht HGTD | Hydraulisch gebundene Deckschicht (HGD)
Ausgangsboden: | F3 Boden | F2 / F3 Boden | F2 / F3 Boden | F1 Boden | definierte Sieblinie | F1, F2,(F3) Boden definierte Sieblinie | definierte Sieblinie
Bevorzugte Bindemittel: | Kalk | Mischbinder / Zement | Zement - kein Mischbinder - | Zement | Zement | Zement | Zement
Zuordnung der Regelwerke: | RStO / ZTV E-StB Merkblatt über Bodenverfestigung und Bodenverbesserung mit Bindemitteln | RStO / ZTV E-StB Merkblatt über Bodenverfestigung und Bodenverbesserung mit Bindemitteln | RStO Absatz 3.2.1 ZTV E-StB Merkblatt über Bodenverfestigung und Bodenverbesserung mit Bindemitteln | RStO 3.1.2 und Tabelle 8 ZTV Beton -StB Verfestigung mit hydraulischen Bindemitteln | RStO / ZTV Beton -StB Verfestigung mit hydraulischen Bindemitteln | Richtlinien für den ländlichen Wegebau (RLW) und Befestigung ländlicher Wege (ZTV LW bzw. DIN 18316 Oberbauschichten mit hydraulischen Bindemitteln) | Richtlinien für den ländlichen Wegebau (RLW) und Befestigung ländlicher Wege (ZTV LW bzw. DIN 18316 Oberbauschichten mit hydraulischen Bindemitteln)
Bemessungskriterium: | Verformungsmodul | Druckfestigkeit | F3 Frostsicherheit, F2 Druckfestigkeit (u. Frostsicherheit) | Druckfestigkeit | Druckfestigkeit | Druckfestigkeit 12 N/mm2 (F2, F3 Frostsicherheit) | Druckfestigkeit 14 N/mm2
| Ev2> 45 MN/m2 | 0,5 N/mm2 Festigkeitsabfall < 50% nach Wasserlagerung | 12 Frosttauwechsel bei F3 zusätzlich 4 N/mm2 bei F2 Festigkeitsabfall < 50% nach Wasserlagerung | 7 N/mm2 Festigkeitsabfall < 50% nach Wasserlagerung | 7 N/mm2 Festigkeitsabfall < 50% nach Wasserlagerung (15 N/mm2 unter Betonfahrbahnen) | ( geringere Druckfestigkeiten nach AG möglich) Festigkeitsabfall < 50% nach Wasserlagerung | Hohes Verformungsmodul auf Planum erforderlich. Festigkeitsabfall < 50% nach Wasserlagerung
Behandelte Schichtstärke: | ca. 20 cm | min. 25 cm | min. 20 cm wenn Ev2< 45 MN/m2 unterhalb der Verfestigung min. 25 cm | 20 cm (15cm) nach Bauklasse (BK) Tafeln der RStO | nach Bauklasse (BK) Tafeln der RStO | bei 12 N/mm2 12-14cm (< 12 N/mm2 bis 35 cm) | 8-12 cm
Bauverfahren: | Baumischverfahren | Baumischverfahren | Baumischverfahren | Baumischverfahren (Zentralmischverfahren) | Zentralmischverfahren (Baumischverfahren) | Baumischverfahren | Zentralmischverfahren
Anmerkung: | Nur tragfähiges Planum zum Einbau weiterer Schichten gemäß Tafeln der RStO. | Erhöhte Anforderungen. Aus F3 wird F2* | Relativ hohe Zementanteile. Aus F2, F3 wird F1* | Nur bei geringer Tragfähigkeit eines F1 Bodens Ev2< 120 MN/m2. Alternativ Erhöhung der Tragschicht bis zu 50 cm | Bei hohen Verkehrsbelastungen. Kerben erforderlich. Hoher Geräteeinsatz. Kostenintensiv. | Hohe Zementanteile erforderlich. | Seltene Anwendung. Hohe Zementanteile. Hoher Geräteeinsatz. Kostenintensiv.
Einsparungspotenzial: | geforderte 4% Planumsgefälle entfällt. Dadurch geringe Massenersparnis in der FSS. | 10 cm des Oberbaus bei F3 Boden. 10 cm Mineralgemische, Bodenaushub und Deponiegebühren. | 20 cm des Oberbaus bei F3 und F2 Boden. 20 cm Mineralgemische, Bodenaushub und Deponiegebühren. | Zusätzliche geforderte Tragschicht (nach Tabelle 8 RStO) durch geringe Tragfähigkeit eines F1 Bodens entfällt. | Erhöhung der Tragfähigkeit. Abminderung nach RDO der Deckschichten. | Keine weiteren Deckschichten. Rissbildung wird toleriert. Wartungsarm. | Keine weiteren Deckschichten. Ebene Fläche. Wartungsarm.
Mit unserem Additiv zu einer normalen Bodenbehandlung: | keine | keine | kostengünstiger | kostengünstiger | keine | kostengünstiger | keine