## Mit Additiv
E I N G A B E N F Ü R T S - Additiv Ionen 1:175 | [7 empty] | M I S C H U N G V E R H Ä L T N I S P R O B E K Ö R P E R | [5 empty] | M I S C H U N G V E R H Ä L T N I S B A U S T E L L E bei 100% Dpr
Probenbeschreibung Nr: ….. Test zur Info…….. | Probengewicht Feucht | Trocken-dichte ohne Additiv Optimal Pd | Eigenfeuchte (Masse des Porenwassers geteilt durch Masse der getrockenten Probe) | Optimaler Proctor- wassergehalt Dpr | Gewicht theoretisch trocken der Probe gerechnet | Mischbinder |  | Weißfein- kalk | Zement |  | Anteil des Additives 1:XXX | Additiv in Milliliter, Zugabe zur Mischung | Erforderliches Zugabewasser Mit Vereinfachung von: Bindemittelzugabe, Eigenfeuchte und Proctoroptimierung des Additives | Erforderliches Mischungsver- hältniss mit Additiv herstellen - unter Berücksichtigung der Eigenfeuchte, Bindemittelabsortion und Proctoroptimierung | Erforderliches Zugabewasser in Liter pro m3 Verfestigung - unter Berücksichtigung der Eigenfeuchte, Bindemittelabsortion und Proctoroptimierung | Bindemittel in kg/m3 als Verfestigung nach TP BF-StB Teil B 11.1 Z erf,BBM | Verbrauch Additiv in 1 m3
[6 empty] | % Anteil Weißfein- kalk | % Anteil Zement |  |  | Theoretische Wasserzugabe bei trockenen Boden
TL Geschiebemergel 4% Zement | 7208 | 1.94 | 11.2% | 13.1% | 6400.704 | 0% | 4% | 0 | 256.02816 | 838.492224 | 175 | 4.791384 | 177.4595184 | 37.03721 | 53.7865 | 74.61538 | 1.452229
TL Geschiebemergel 5% Mischbinder 30/70 | 7826 | 1.85 | 17% | 14.5% | 6495.58 | 1.5% | 3.5% | 97.4337 | 227.3453 | 941.8591 | 175 | 5.382052 | 96.6217525 | 17.95259 | 27.51875 | 89.90029 | 1.532857
UL 4,5% Zement | 7625 | 1.69 | 17.3% | 16.8% | 6305.875 | 0% | 4.5% | 0 | 283.764375 | 1059.387 | 175 | 6.05364 | 27.1152625 | 4.479167 | 7.267 | 72.77512 | 1.6224
UL 4% Mischbinder 30/70 | 8042 | 1.69 | 19.1% | 16.8% | 6505.978 | 1.2% | 2.8% | 78.071736 | 182.167384 | 1093.004304 | 175 | 6.245739 | 49.4454328 | 7.916667 | 12.844 | 66.07065 | 1.6224
UL 5% Mischbinder 30/70 | 7923 | 1.69 | 20.1% | 16.8% | 6330.477 | 1.5% | 3.5% | 94.957155 | 221.566695 | 1063.520136 | 175 | 6.077258 | 39.8820051 | 6.5625 | 10.647 | 82.12513 | 1.6224
[8 empty] | 0 | 0 | 0 | 175 | 0 | 0 | 0 | 0 | 0 | 0
Test Lab TL mit 3,5% Zement, getrochnet auf 5% Wassergehalt | 7183 | 1.81 | 5% | 14.6% | 6823.85 | 0% | 3.5% | 0 | 238.83475 | 996.2821 | 175 | 5.693041 | 701.8329725 | 123.2791 | 186.1585 | 61.20773 | 1.510057
[5 empty] | 0 |  |  | 0 | 0 | 0 | 175 | 0 | 0 | 0 | 0 | 0 | 0
[5 empty] | 0 |  |  | 0 | 0 | 0 | 175 | 0 | 0 | 0 | 0 | 0 | 0
[5 empty] | 0 |  |  | 0 | 0 | 0 | 175 | 0 | 0 | 0 | 0 | 0 | 0
[5 empty] | 0 |  |  | 0 | 0 | 0 | 175 | 0 | 0 | 0 | 0 | 0 | 0
Anmerkung: Die obrige Berechnung ersetzt nicht eine durchzuführende Eignungsprüfung und beinhaltet eine vorab Berücksichtigung unseres mathematischen Modells des Additives zur Bodenverfestigung bei F3/F2 Böden zur Frostsicherheit.

## Ohne Additive
E I N G A B E N F Ü R V E R G L E I C H S P R O B E N O H N E A D D I T I V E | [7 empty] | M I S C H U N G V E R H Ä L T N I S P R O B E K Ö R P E R | [5 empty] | M I S C H U N G V E R H Ä L T N I S B A U S T E L L E | M I S C H U N G V E R H Ä L T N I S B A U S T E L L E
Probenbeschreibung Nr: ….. Test zur Info…….. | Probengewicht Feucht | Trocken-dichte Optimal Pd | Masse des Porenwassers geteilt durch Masse der getrockenten Probe | Optimaler Proctor- wassergehalt Dpr | Gewicht theoretisch trocken der Probe gerechnet | Mischbinder |  | Weißfein- kalk | Zement |  | Anteil des Additives 1:XXX | Additiv in Gramm Zugabe im Probekörper | Erforderliches Zugabewasser Bindemittelzugabe und Eigenfeuchte | ErforderlichesMischungsver- hältniss mit Additiv herstellen | Erforderliches Zugabewasser in Liter pro m3 Verfestigung | Bindemittel in kg/m3 als Verfestigung nach TP BF-StB Teil B 11.1 Z erf,BBM | Verbrauch Additiv in 1 m3
[6 empty] | % Anteil Weißfein- kalk | % Anteil Zement |  |  | Theoretische Wasserzugabe bei trockenen Boden | [5 empty] | Bindemittel in kg/m3 als Verfestigung nach TP BF-StB Teil B 11.1 Z erf,BBM
TL Geschiebemergel 6% | 2000 | 1.83 | 11.2% | 14.3% | 1776 | 0% | 6% | 0 | 106.56 | 253.968 |  | 2.664 | 87.024 | 32.66667 | 89.67 | 103.5849 | 2.745
UL 7,5 % Zement | 2100 | 1.69 | 15.1% | 16.8% | 1782.9 | 0% | 7.5% | 0 | 133.7175 | 299.5272 |  | 3.3429375 | 70.42455 | - | 66.755 | 117.907 | 3.16875
TL Geschiebemergel 9% Mischbinder 30/70 | 2000 | 1.85 | 20.4% | 14.5% | 1592 | 2.7% | 6.3% | 42.984 | 100.296 | 230.84 |  | 3.582 | 30.7256 | 8.577778 | 35.705 | 158.2793 | 4.1625
TL Geschiebemergel 8% Mischbinder 30/70 | 2000 | 1.85 | 17% | 14.5% | 1660 | 2.4% | 5.6% | 39.84 | 92.96 | 240.7 |  | 3.32 | 74.036 | 22.3 | 82.51 | 141.4654 | 3.7
[5 empty] | 0 |  |  | 0 | 0 | 0 |  | 0 | 0 | 0 | 0 | 0 | 1e-06
[5 empty] | 0 |  |  | 0 | 0 | 0 |  | 0 | 0 | 0 | 0 | 0 | 1e-06
[5 empty] | 0 |  |  | 0 | 0 | 0 |  | 0 | 0 | 0 | 0 | 0 | 1e-06
[5 empty] | 0 |  |  | 0 | 0 | 0 |  | 0 | 0 | 0 | 0 | 0 | 1e-06
[5 empty] | 0 |  |  | 0 | 0 | 0 |  | 0 | 0 | 0 | 0 | 0 | 1e-06
[5 empty] | 0 |  |  | 0 | 0 | 0 |  | 0 | 0 | 0 | 0 | 0 | 1e-06
Anmerkung: Die obrige Berechnung ersetzt nicht eine durchzuführende Eignungsprüfung und beinhaltet eine vorab Berücksichtigung unseres mathematischen Modells zur Bodenverfestigung bei F3/F2 Böden zur Frostsicherheit.