## Additiv Techsoil
Techsoil.de
Proctortest mit Additiv zur Bodenverfestigung
| Volumen Zylinder | 942.45 |  | Rote Werte veränderbar !
| Leergewicht Zylinder | 2941
| Korndichte der Probe | 2.65
| Proben ohne Additiv Nr. | Wassergehalt durch Trocknung | Gewicht mit Zylinder | Boden Masse | Feucht dichte | Trocken dichte
| 1 | 11.09% | 4729 | 1788 | 1.897183 | 1.707857
| 2 | 11.46% | 4752 | 1811 | 1.921587 | 1.724036
| 3 | 12.34% | 4785 | 1844 | 1.956602 | 1.741606
| 4 | 13.89% | 4848 | 1907 | 2.02345 | 1.776649
| 5 | 15.35% | 4881 | 1940 | 2.058465 | 1.78453
| 6 | 18.08% | 4830 | 1889 | 2.00435 | 1.697398
| Bestimmung des Wassergehaltes der einzelen Probekörper ohne Additiv | [8 empty] | Wassergehalt
| Proben Nr. |  | 1 | 2 | 3 | 4 | 5 | 6 | 7 | Baustelle
| Masse der Feuchtprobe mit Behälter |  | 173.88 | 186.72 | 174.5 | 184.42 | 159.6 | 168.54 | 0 | 247.55
| Masse der trochenen Probe mit Behälter |  | 159.4 | 170.6 | 158.6 | 165.6 | 142.3 | 147.1 | 0 | 224.7
| Masse des Behälters |  | 28.78 | 29.92 | 29.8 | 30.12 | 29.6 | 28.54 | 0 | 88
| Masse des Porenwassers |  | 14.48 | 16.12 | 15.9 | 18.82 | 17.3 | 21.44 | 0 | 22.85
| Masse der trockenen Probe |  | 130.62 | 140.68 | 128.8 | 135.48 | 112.7 | 118.56 | 0 | 136.7
| Wassergehalt |  | 11.09% | 11.46% | 12.34% | 13.89% | 15.35% | 18.08% | 0% | 16.72%
| Proben mit Additiv N18 1:175 Nr. | Wassergehalt durch Trocknung | Gewicht mit Zylinder | Boden Masse | Feucht dichte | Trocken dichte
| 1 N18 | 10.07% | 4771 | 1830 | 1.941748 | 1.764144
| 2 N18 | 11.71% | 4831 | 1890 | 2.005411 | 1.795237
| 3 N18 | 13.5% | 4893 | 1952 | 2.071197 | 1.824805
| 4 N18 | 14.81% | 4921 | 1980 | 2.100907 | 1.829885
| 5 N18 | 16.81% | 4878 | 1937 | 2.055281 | 1.759445
| 6 N18 | 17.24% | 4865 | 1924 | 2.041488 | 1.741243
| 7 N18 | 17.82% | 4840 | 1899 | 2.014961 | 1.710181
Bestimmung des Wassergehaltes der einzelen Probekörper mit Additiv
| Proben Nr. |  | 1 N18 | 2 N18 | 3 N18 | 4 N18 | 5 N18 | 6 N18 | 7 N18
| Masse der Feuchtprobe mit Behälter |  | 179 | 190.22 | 151.1 | 171.9 | 188 | 166.5 | 203.34
| Masse der trochenen Probe mit Behälter |  | 165.26 | 173.42 | 136.67 | 153.61 | 165.2 | 146.21 | 176.9
| Masse des Behälters |  | 28.78 | 29.92 | 29.8 | 30.12 | 29.6 | 28.54 | 28.54
| Masse des Porenwassers |  | 13.74 | 16.8 | 14.43 | 18.29 | 22.8 | 20.29 | 26.44
| Masse der trockenen Probe |  | 136.48 | 143.5 | 106.87 | 123.49 | 135.6 | 117.67 | 148.36
| Wassergehalt |  | 10.07% | 11.71% | 13.5% | 14.81% | 16.81% | 17.24% | 17.82%
| Sättigungslinien bei | 0% | 5% | 10%
| 0.165 | 1.843799 | 1.751609 | 1.659419
| 0.19 | 1.762554 | 1.674426 | 1.586299
| 0.21 | 1.702538 | 1.617411 | 1.532284
Proctor Normal: Ohne Additiv theoretisch Labor |  |  |  |  | Proctor mit Additiv
Anmerkung: Hier mit einer theoretischen Verdichtung von 100% gerechnet. 0% Eigenfeuchte |  |  |  |  | Anmerkung: Hier mit einer theoretischen Verdichtung von 100% gerechnet. Gefordert sind nur 98%
Ablesung: |  |  |  |  | Ablesung:
optimaler Wassergehalt wPr ohne Additiv (Labor) |  |  | 15 | % | optimaler Wassergehalt wPr mit Additiv (Labor) |  |  |  | 14.3 | %
100 % Proctordichte ohne Additiv (Labor) |  |  | 1.785 | g/cm3 | 100 % Proctordichte mit Additiv (Labor) |  |  |  | 1.832 | g/cm3
[5 empty] | Ist Wassergehalt durch Trocknung auf Baustelle: |  |  |  | 16.71544 | %
Ausführung als Bodenverfestigung vor Ort:
[5 empty] | Differrenz Optimal Dpr / Site |  |  |  | -2.415435 | %
Zementzugabe: |  |  | 3.15 | % | Zementzugabe: |  |  |  | 3.15 | %
Kalkzugabe: |  |  | 1.35 | % | Kalkzugabe: |  |  |  | 1.35 | %
Bindemittel Total |  |  | 4.5 | % | Bindemittel Total |  |  |  | 4.5 | %
Einstreumenge Bindemittel in kg/m3: |  |  | 78.28694 | kg /m3 | Einstreumenge Bindemittel in kg/m3: |  |  |  | 80.34828 | kg /m3
Absorbierendes Wasser durch Bindemittelzugabe: |  |  | 3.915 | % | Absorbierendes Wasser durch Bindemittelzugabe: |  |  |  | 3.915 | %
Absorbierendes Wasser durch Bindemittelzugabe: |  |  | 69.88275 | Liter | Absorbierendes Wasser durch Bindemittelzugabe: |  |  |  | 71.7228 | Liter
optimum Wasserzugabe mit Bindemitteln: |  |  | 337.63275 | Liter | optimum Wasserzugabe mit Bindemitteln: |  |  |  | 27.47203 | Liter
[5 empty] | Additiv flüssig in kg: |  |  |  | 1.53 | kg /m3
[5 empty] | Mischungsverhältnis herstellen |  |  | 1 : | 17.95557
Ersetzt nicht eine Eignungsprüfung. |  |  |  |  | OK - Bindemittelanteil absorbiert Wasseranteil
Mit 4,5 % Bindemittel 30/70 nach 1 Stunde Reeaktionszeit
| Wassergehalt | Trocken dichte
| 11.98% | 1.73
| 13.7% | 1.758
| 14.21% | 1.763
| 15.29% | 1.771
| 17.25% | 1.76
| 19.75% | 1.703
Vergleich des Proctorwassergehalts mit der Trockendiche bei TL/UL Böden
Boden
mit Additiv
Boden
ohne Additiv
Trockendichte g/cm3 ---->
Proctorwassergehalt in % --->
Sättigungslinie
Boden
mit Additiv
Proctorwassergehalt in % --->
Trockendichte g/cm3 ---->
Boden mit Additiv
und Bindemitteln