## Bodenverfestigung
Bauseits: optimaler Proctorwassergehalt und Mischungsverhältnis des Additives mit Bindemitteln zur Erreichung der optimalen Verdichtung ZTV-E StB ZTV-Beton StB RLW mit ZTV-LW (landwirtschaftlicher Wegebau)
Soll-Werte aus Eignungsprüfung / Erstprüfung:
optimaler Wassergehalt wPr des Bodens mit Bindemittel aus Eignungsprüfung: |  |  | 10 | %
Proctortrockendichte des optimal verdichteten Bodens mit Bindemitteln : |  |  | 1.95 | g/cm3
Zementzugabe : |  |  | 8.15 | %
Eventuelle anteilige Feinweißkalkzugabe bei hohen Wassergehalten (Mischbinder): |  |  | 0 | %
Bauseits:
Wassergehalt auf der Baustelle vor Einbringung der Bindemittel (Mittelwert): |  |  | 4 | %
Frästiefe (bei 25 cm kann auf ein Planum auch bei EV2<45 verzichtet werden) : |  |  | 0.15 | m
Frasbreite : |  |  | 3 | m
Fräslänge : |  |  | 100 | m
Ausführung als Bodenverfestigung nach ZTV-E StB oder ZTV-Beton StB je 1 m3
Rückrechnung: Vereinfachter gerechneter theoretischer optimaler Wassergehalt wPr des Bodens ohne Bindemittel (nur zur Bestimmung des Additves Anteil von 1:175 zum optimalen Proctor Wassergehalt): |  |  | 7.555 | % )
Gesamte Bindemittelmenge : |  |  | 8.15 | %
Einstreumenge der Bindemittel nach TP Beton-StB : |  |  | 146.9487 | kg /m3
Absorbierendes Wasser durch Bindemittelzugabe in % : |  |  | 2.445 | %
Absorbierendes Wasser durch Bindemittelzugabe in Liter: |  |  | 47.6775 | Liter /m3
Zusätzliches entstehendes Wasser durch Aufbrechen des Adsorbtionswasserhüllen mit TS: |  |  | 4.419675 | Liter /m3
Wasserzugabe ohne Berüchsichtigung des Wassers aus Adsorbtionswasserhüllen : |  |  | 121.419675 | Liter /m3
Additiv nach Herstellerangabe erforderlich : |  |  | 0.8418429 | Liter /m3
Mischungsverhältnis von Additiv und Wasser zur Einbringung im Baumischverfahren zur optimalen Verdichtung: |  |  | 1 : | 145.2308
Interne Plausibilitätsprüfung: | OK - Bindemittelanteil absorbiert Eigenfeuchte.
Ergebnisse ZTV-E / ZTV-Beton:
Quadratmeter Fräsfläche : |  |  | 300 | m2
Fräsvolumen: |  |  | 45 | m3
Liter Additiv erforderlich : |  |  | 37.88293 | Liter
Zusätzlicher Wasserbedarf der Bodenverfestigung : |  |  | 5.463885375 | m3
Bindemittel gesamt : |  |  | 6.612691 | Tonnen
Einsparung der Frostschutschicht von 20 cm nach RStO 12, Absatz 3.2.1 (Aushub,Entsorgung, Transport und Mineralstoffgemisch, Planum) wenn nach ZTV-E verfestigt wird: |  |  | 114 | Tonnen
Einstreumenge Bindemittel : |  |  | 22.0423 | kg/m2
Zugabewasser mit Additiv = | mit 1 Teil Additiv plus | 145.2308 | 18.33923 | Liter/m2
Vereinfachung als 15cm HGTD mit 22kg/m2 Zement 42,5 und anstehenden F1/F2 Mischböden
Zugabewasser mit Additiv = | mit 1 Teil Additiv plus | 71.851805 | 17.96295125 | Liter/m2
Additiv Total ( 250ml / m2) : |  |  | 75 | Liter
Zement Total ( 22kg / m2): |  |  | 6.6 | Tonnen
Wasser Total : |  |  | 5.388885375 | m3
Anmerkungen: Hier mit einer theoretischen Verdichtung von 100% und optimalen Proctorwasergehalt gerechnet und Vereinfachung durch Gleichsetzung der Proctordichten , mit und ohne Bindemitteln. Arbeitsschritte: 1. Fräsgang: Eingringung des Additives mit Wasser im gerechnetem Verhältnis zur Eigenfeuchte zur Erreichung des optimalen Dpr. 2. Fräsgang: Einbringung des Bindemittels. Empfehlungen für unterschiedliche Bodenarten nach DIN 18196 für optimal Verdichtungen bauseits: Der zweckmäßigste Einbauwassergehalt liegt bei 0,93 Wpr bei F3 Böden mit Additiv zum Vergleich ohne Additiv mit 1,00 Wpr. Der zweckmäßigste Einbauwassergehalt liegt bei 0,95 Wpr bei F2 Böden mit Additiv zum Vergleich ohne Additiv mit 1,00 Wpr. Der zweckmäßigste Einbauwassergehalt liegt bei 0,85 Wpr bei F1 Böden Bei Böden ohne Additiv nach ZTV Beton mit 0,90 Wpr.
Note on E3: Eingaben in Rot erforderlich.